## Sheet1
황토보드 시험성적 적합판정
NO | Test 품목명 | 항목 | 세부항목 | 판정 | 시험기관
1 | 실내 장식물 준불연재료 | 열방출율 시험 | 총방출열량 | 적합(PASS) | KFI 한국소방산업기술원
2 | 실내 장식물 준불연재료 | 열방출율 시험 | 최대열방출율 | 적합(PASS) | KFI 한국소방산업기술원
3 | 실내 장식물 준불연재료 | 열방출율 시험 | 방화상 유해균열, 구멍 , 용융 여부 | 적합(PASS) | KFI 한국소방산업기술원
4 | 실내 장식물 준불연재료 | 열방출율 시험 | 수축률 | 적합(PASS) | KFI 한국소방산업기술원
5 | 실내 장식물 준불연재료 | 가스 유해성 시험 | 실험용 쥐의 행동 정지 시간 | 적합(PASS) | KFI 한국소방산업기술원
6 | 실내 장식물 준불연재료 | 표시 확인 | 기재상이 KFI 인정기준에 적합한지 유무 | 적합(PASS) | KFI 한국소방산업기술원
7 | 건축자재에서 방출되는 오염물질 | 오염물질 방출 | 총휘발성 유기화합물(TVOC) | 적합(PASS) | KEITI 한국환경산업기술원
8 | 건축자재에서 방출되는 오염물질 | 오염물질 방출 | 톨루엔 | 적합(PASS) | KEITI 한국환경산업기술원
9 | 건축자재에서 방출되는 오염물질 | 오염물질 방출 | 포름알데히드 | 적합(PASS) | KEITI 한국환경산업기술원
10 | 건축자재에서 방출되는 라돈 | 라돈 방출 | 챔버네 라돈 농도(최대값) | 적합(PASS) | KCL 한국건설생활환경 시험연구원
11 | 건축자재에서 방출되는 라돈 | 라돈 방출 | 챔버네 라돈 농도(7일차 평균값) | 적합(PASS) | KCL 한국건설생활환경 시험연구원
12 | 항공팡이 시험 | 항곰팡이 시험 | 시험편의 접종한 부분에 균사 발육유무 | 적합(PASS) | KCL 한국건설생활환경 시험연구원
13 | 흡음성능측정 | 잔향실법 흡음 성능 측정 | NRC 계수(흡음계수의 산술평균값) | 적합(PASS) | KICT 한국건설기술연구원
14 | 흡음성능측정 | 잔향실법 흡음 성능 측정 | NRC 계수(흡음계수의 산술평균값) | 적합(PASS) | KICT 한국건설기술연구원
15 | 열전도율측정 | 열전도율 측정 | 열전도율(평균온도:30도) 측정 | 적합(PASS) | KCL 한국건설생활환경 시험연구원
16 | 내충격성 시험 | 내충격성 시험 | 내충격성(낙구높이 : 900mm) | 적합(PASS) | KCL 한국건설생활환경 시험연구원
17 | 내오염성 시험 | 내오염성 시험 | 홍차, 커피, 식초, 가솔린, 암모니아수, 연료 등 측정 | 적합(PASS) | KCL 한국건설생활환경 시험연구원
18 | 스크래치 경도 | 스크래치 경도 | KSM 3332 : 2016 방법에 따른 스크래치성 측정 | 적합(PASS) | KCL 한국건설생활환경 시험연구원
19 | 석면 함유여부 | 석면 함유여부 | 석면함유 여부 | 적합(PASS) | KCL 한국건설생활환경 시험연구원
20 | 탈취시험 암모니아 | 탈취시험 암모니아 | 시간경과에 따른 가스농도 측정 | 적합(PASS) | KCL 한국건설생활환경 시험연구원
21 | 탈취시험 암모니아 | 탈취시험 암모니아 | 시간경과에 따른 가스농도 측정 | 적합(PASS) | KCL 한국건설생활환경 시험연구원
22 | 폐기물 시험 | 중금속 등 유해물질 함유 측정 | 구리 또는 그 화합물 함유량 측정 | 적합(PASS) | 원일환경 화학&환경
23 | 폐기물 시험 | 중금속 등 유해물질 함유 측정 | 납, 비소, 수은, 카드뮴, 6가 크로므 시안화합물 등 함유량 측정 | 적합(PASS) | 원일환경 화학&환경
24 | 유해세균에 의한 항균 시험 | 유해세균에 의한 항균 시험 | 대장균에 의한 항균 시험 | 적합(PASS) | KCL 한국건설생활환경 시험연구원
25 | 유해세균에 의한 항균 시험 | 유해세균에 의한 항균 시험 | 황색포도상구균에 의한 항균 시험 | 적합(PASS) | KCL 한국건설생활환경 시험연구원
26 | 원적외선 측정 | 원적외선 측정 | 원적외선 방사율 측정 KCL - FIR - 1005 : 2016 | 적합(PASS) | KCL 한국건설생활환경 시험연구원
27 | 음이온 측정 | 음이온 측정 | 측정대상물에서 발생되는 음이온을 측정 | 적합(PASS) | 한국 원적외선 응용평가연구원